## Volumes Béton
Couche isolante				Correction
	60 L	120 L	200 L	60 L	120 L	200 L
hauteur couche h (cm)	3,0 cm	3,0 cm	3,0 cm
profondeur/bords du bidon (cm)	54,0 cm	73,0 cm	82,5 cm
Agregat isolant (L)	3,5 L	7,98 L	13,2 L
Ciment fondu (L)	1 L	2 L	3,5 L
eau (L)	1,25 L	2,5 L	4 L

Couche de protection
	60 L	120 L	200 L	60 L	120 L	200 L
hauteur couche h (cm)	3,0 cm	3,0 cm	3,0 cm
profondeur/bords du bidon (cm)	51,0 cm	70,0 cm	79,5 cm
Agregat dense (L)	3,5 L	5,5 L	8,5 L
Ciment fondu (L)	1 L	1,55 L	2,4 L
eau (L)	0,8 L	1,25 L	1,75 L

Moulage principal
	60 L	120 L	200 L	60 L	120 L	200 L
hauteur couche h (cm)	26,0 cm	30,0 cm	35,0 cm
profondeur/bords du bidon (cm)	25,0 cm	40,0 cm	44,5 cm
Agregat dense (L)	19,25 L	32 L	56 L
Ciment fondu (L)	5,25 L	9 L	16 L
eau (L)	4,5 L	7,5 L	13,25 L

Cheminée de remontée de flammes
	60 L	120 L	200 L	60 L	120 L	200 L
Hauteur h (cm)	30,0 cm	35,0 cm	46,0 cm
Agregat isolant (L)	3 L	7 L	10 L
Ciment fondu (L)	0,8 L	1,8 L	2,6 L
eau (L)	1 L	2,1 L	3 L

Dimentions du bidon				Coefficient agrégat/ciment		3,5
	60 L	120 L	200 L	60 L	120 L	200 L
Hauteur (cm)	57,0 cm	76,0 cm	85,5 cm
Diamètre (cm)	37,0 cm	46,0 cm	57,0 cm

## Calcul
calcul des volumes de matériaux

constante
maj beton dense (%)	0,1
maj beton allégé (%)	0,2
dosage (kg/m³)	400
masse volumique ciment (kg/l)	1,43

reservations
en mm	PITO 200	PITO 120	PITO 60
bidon	570	460	370
A (diam brûleur)	100	100	80
B (diam brûleur)	100	100	80
C (diam cendrier)	150	130	100
D (diam alim)	150	130	130
E (hauteur coulage)	350	300	260
F (diam collecteur)	130	100	80
G (longueur brûleur)	240	220	150
Volume PUITS A SABLE (litres)	3,1	2,0	0,0
volume BRULEUR (dm³ = litres)	8,4	6,1	4,4

en mm	PITO 200	PITO 120	PITO 60
Diamètre M	100	80	60
Diamètre N	150	100	80
Diamètre O	150	100	80
P	500	370	280
Q	200	200	180
S	135	90	70

Diamètre équivalent CLOCHE mm	350	270	220

volume COLLECTEUR (dm³)	14,3556875	5,6206	2,77576

volume TOTAL réservations	25,806875	13,71552	7,21415

dimensions
couche isolation (cm)	3	3	3
couche protection (cm)	3	3	3
moulage (cm)	35	30	26
tube flamme (cm)	33	30	30

agregat
Volume couche isolation (l)	9,2	6,0	3,9
Volume couche protection (l)	8,4	5,5	3,5
Volume moulage (l)	72,4	41,1	23,5
volume tube flamme (l)	3,9	3,5	2,9
ciment					6,5	1,7	1,7
Volume couche isolation (l)	2,6	1,7	1,1
Volume couche protection (l)	2,4	1,5	1,0
Volume moulage (l)	20,2	11,5	6,6
volume tube flamme (l)	1,1	1,0	0,8
eau
Volume couche isolation (l)	2,6	1,7	1,1
Volume couche protection (l)	1,9	1,2	0,8
Volume moulage (l)	16,2	9,2	5,3
volume tube flamme (l)	0,9	0,8	0,7

matériaux
ciment refractaire (kg)	37,5	22,4	13,6
VOL chamotte (l)	80,8	46,6	27,1
MASSE chamotte	145,4	74,5	43,3
VOL vermiculite (l)	12,3	9,0	6,5
VOL sable (l)	49,4	28,7	14,6

poids permanent (sans sable)	185,45	108,09	63,57
poids sable	79,08	45,89	23,38
poids TOTAL	264,54	153,98	86,95